## 26-08
Methode RESINE | PV TEMOIN |  | PV 260W REPARE | [6 empty] | PV 260W RESINE
| Nominal | Mesuré | A - Nominal | B - Mesuré avant réparation | C - Avant réparation VS nominal | D - Mesuré après réparation | E - Après réparation VS nominal | Mesuré après réparation + fatigue | Après fatigue VS nominal | F - Impact réparation | Impact fatigue
Voc (V) | 21 | 21.12 | 37.7 | 36.3 | 96.29% | 34.5 | 91.51% |  |  | 95.04% | 0
Isc (A) | 0.65 | 0.75 | 8.83 | 6.35 | 71.91% | 6.7 | 75.88% |  |  | 105.5% | 0
Voc*Isc (W) | 13.65 | 15.84 | 332.891 | 230.505 | 69.24% | 231.15 | 69.44% |  |  | 100.3% | 0
Vmp (V) | 17 | NA | 31.2 | 26.3 | 84.29% | 23.8 | 76.28% |  |  | 90.49% | 0
Imp (A) | 0.6 | NA | 8.34 | 3.4 | 40.77% | 3.5 | 41.97% |  |  | 102.9% | 0
Vmp*Imp (W) | 10.2 | NA | 260.208 | 89.42 | 34.36% | 83.3 | 32.01% |  |  | 93.16% | 0
Methode FILM | PV TEMOIN |  | PV 330W REPARE | [6 empty] | PV 330W FILM
| Nominal | Mesuré | A - Nominal | B - Mesuré avant réparation | C - Avant réparation VS nominal | D - Mesuré après réparation | E - Après réparation VS nominal | Mesuré après réparation + fatigue | Après fatigue VS nominal | F - Impact réparation | Impact fatigue
Voc (V) | 21 | 21.12 | 40.49 | 38.8 | 95.83% | 38.8 | 95.83% |  |  | 100% | 0
Isc (A) | 0.65 | 0.75 | 10.25 | 7.95 | 77.56% | 7.45 | 72.68% |  |  | 93.71% | 0
Voc*Isc (W) | 13.65 | 15.84 | 415.0225 | 308.46 | 74.32% | 289.06 | 69.65% |  |  | 93.71% | 0
Vmp (V) | 17 | NA | 33.74 | 31 | 91.88% | 31 | 91.88% |  |  | 100% | 0
Imp (A) | 0.6 | NA | 9.79 | 5.3 | 54.14% | 5.4 | 55.16% |  |  | 101.9% | 0
Vmp*Imp (W) | 10.2 | NA | 330.3146 | 164.3 | 49.74% | 167.4 | 50.68% |  |  | 101.9% | 0